## Fräsen
www.weltderfertigung.de
Fräserdurchmesser d: |  | 100 |  | Eingriffswinkel | 28.35764 |  | Basisspanwinkel | 6
Schnittgeschwindigkeit Vc: |  | 22 |  | Drallwinkel | 40 |  | Tats. Spanwinkel | 6
Drehzahl: |  | 70.03024 |  | Schnitttiefe ap | 90 |  | Korrekturfaktoren
Vorschub pro Schneide fz: |  | 0.18 |  | Spanungsbreite b | 117.4867 |  | Spanwinkel Ky | 1
Schneidenzahl z: |  | 8 |  | Mittenspandicke hm | 0.03343184 |  | Schnittgeschwindigkeit Kv | 0.91
Vorschub Vf: |  | 100.8435 |  |  |  |  | Verschleiß Kver | 1.3
Eingriffsgröße ae: |  | 6 |  | Motorwirkungsgrad | 0.75 |  | Spanstauchung Kst | 1.24
Spanungsquerschnitt: |  | 605.0613 |  | Spanungsrate Vt | 54.45551
|  |  | Spez. Schnittkr. | Werkstoffkonstante | Spez. Schnittkraft | Mittl. Schnittkr. | Schnittleistung | Nötige Leistung
Neue Bez. Mat. | Werkstoffnr. | Kurzz. DIN | kc 1.1 | mc | kc | F cz | Pc | Pab
S 235 JR | 1.0037 | St 37-2 | 1780 | 0.17 | 3171.851 | 18275.45 | 4.222766 | 5.630354
E295 |  | St 50-2 | 1990 | 0.26 | 4814.724 | 27741.29 | 6.409965 | 8.54662
E335 |  | St60-2 | 2110 | 0.17 | 3759.891 | 21663.59 | 5.005638 | 6.674184
E360 |  | St70-2 | 2260 | 0.3 | 6264.124 | 36092.39 | 8.339588 | 11.11945
C15 |  |  | 1820 | 0.22 | 3843.759 | 22146.82 | 5.117294 | 6.823058
C35 |  |  | 1860 | 0.2 | 3670.125 | 21146.39 | 4.886131 | 6.514842
C45E |  | Ck45 | 2220 | 0.14 | 3572.486 | 20583.81 | 4.756142 | 6.341522
C60E |  | Ck60 | 2130 | 0.18 | 3926.727 | 22624.87 | 5.227752 | 6.970336
15CrMo5 |  |  | 2290 | 0.17 | 4080.639 | 23511.67 | 5.432659 | 7.243546
16MnCr5 |  |  | 2100 | 0.26 | 5080.864 | 29274.73 | 6.764284 | 9.019046
18CrNi6 |  |  | 2260 | 0.3 | 6264.124 | 36092.39 | 8.339588 | 11.11945
20MnCr5 |  |  | 2140 | 0.25 | 5004.65 | 28835.6 | 6.662818 | 8.883757
25CrMo4 |  |  | 2070 | 0.25 | 4840.946 | 27892.38 | 6.444875 | 8.593167
30CrNiMo8 |  |  | 2600 | 0.2 | 5130.283 | 29559.47 | 6.830076 | 9.106768
34CrMo4 |  |  | 2240 | 0.21 | 4572.717 | 26346.91 | 6.087775 | 8.117033
37MnV7 |  |  | 1810 | 0.26 | 4379.221 | 25232.03 | 5.830169 | 7.773558
37MnSi5 |  |  | 2260 | 0.2 | 4459.399 | 25694 | 5.936912 | 7.915883
42CrMo4 |  |  | 2500 | 0.26 | 6048.648 | 34850.87 | 8.052719 | 10.73696
50CrV4 |  |  | 2220 | 0.26 | 5371.2 | 30947.57 | 7.150815 | 9.53442
55NiCrMoV6N |  |  | 1740 | 0.24 | 3933.243 | 22662.41 | 5.236426 | 6.981902
GG-15 |  |  | 950 | 0.21 | 1939.322 | 11173.91 | 2.581869 | 3.442492
GG-20 |  |  | 1020 | 0.25 | 2385.394 | 13744.07 | 3.175736 | 4.234314
GG-25 |  |  | 1160 | 0.26 | 2806.573 | 16170.8 | 3.736462 | 4.981949
GS-45 |  |  | 1600 | 0.17 | 2851.102 | 16427.37 | 3.795744 | 5.060993
GS-52 |  |  | 1780 | 0.17 | 3171.851 | 18275.45 | 4.222766 | 5.630354
Note on I3: Hinweis: 6 Grad für Stahlbearbeitung 2 Grad für Gussbearbeitung
Note on I7: Korrektur: 1,2 für HSS-Werkzeuge 1 für HM-Werkzeuge
Note on I8: Korrektur: 1,3 = 30% Verschleiß 1,5 = 50% Verschleiß etc.